## Sayfa1
SONUÇLAR | SONUÇLAR – Değerler | Şartname Değerleri | min. | max. | Parça | Sonuç
Brinell 190,00 HBW | 190 | 170-230 | 170 | 230 | Gövde ve Kapak Malzemesi _ Küresel Grafitli Dökme Demir | TRUE
Brinell 194,20 HBW | 194.2 | 170-230 | 170 | 230 | Gövde ve Kapak Malzemesi _ Küresel Grafitli Dökme Demir | 1
Brinell 192,70 HBW | 192.7 | 170-230 | 170 | 230 | Gövde ve Kapak Malzemesi _ Küresel Grafitli Dökme Demir | 1
Brinell 191,30 HBW | 191.3 | 170-230 | 170 | 230 | Gövde ve Kapak Malzemesi _ Küresel Grafitli Dökme Demir | 1
Brinell 191,50 HBW | 191.5 | 170-230 | 170 | 230 | Gövde ve Kapak Malzemesi _ Küresel Grafitli Dökme Demir | 1
Brinell 192,10 HBW | 192.1 | 170-230 | 170 | 230 | Gövde ve Kapak Malzemesi _ Küresel Grafitli Dökme Demir | 1
Brinell 193,40 HBW | 193.4 | 170-230 | 170 | 230 | Gövde ve Kapak Malzemesi _ Küresel Grafitli Dökme Demir | 1
Brinell 193,20 HBW | 193.2 | 170-230 | 170 | 230 | Gövde ve Kapak Malzemesi _ Küresel Grafitli Dökme Demir | 1
Brinell 193,80 HBW | 193.8 | 170-230 | 170 | 230 | Gövde ve Kapak Malzemesi _ Küresel Grafitli Dökme Demir | 1
Brinell 194,50 HBW | 194.5 | 170-230 | 170 | 230 | Gövde ve Kapak Malzemesi _ Küresel Grafitli Dökme Demir | 1
Brinell 195,10 HBW | 195.1 | 170-230 | 170 | 230 | Gövde ve Kapak Malzemesi _ Küresel Grafitli Dökme Demir | 1
Brinell 194,40 HBW | 194.4 | 170-230 | 170 | 230 | Gövde ve Kapak Malzemesi _ Küresel Grafitli Dökme Demir | 1
Brinell 192,60 HBW | 192.6 | 170-230 | 170 | 230 | Gövde ve Kapak Malzemesi _ Küresel Grafitli Dökme Demir | 1
Brinell 192,80 HBW | 192.8 | 170-230 | 170 | 230 | Gövde ve Kapak Malzemesi _ Küresel Grafitli Dökme Demir | 1
Brinell 191,90 HBW | 191.9 | 170-230 | 170 | 230 | Gövde ve Kapak Malzemesi _ Küresel Grafitli Dökme Demir | 1
Rp0,2 341,00 N/mm^2 EN ISO 6892-1 Metod B | 341 | min. 320 | 320 |  | Gövde ve Kapak Malzemesi _ Küresel Grafitli Dökme Demir | TRUE
Rp0,2 347,00 N/mm^2 EN ISO 6892-1 Metod B | 347 | min. 320 | 320 |  | Gövde ve Kapak Malzemesi _ Küresel Grafitli Dökme Demir | 1
Rp0,2 339,00 N/mm^2 EN ISO 6892-1 Metod B | 339 | min. 320 | 320 |  | Gövde ve Kapak Malzemesi _ Küresel Grafitli Dökme Demir | 1
Rp0,2 351,00 N/mm^2 EN ISO 6892-1 Metod B | 351 | min. 320 | 320 |  | Gövde ve Kapak Malzemesi _ Küresel Grafitli Dökme Demir | 1
Rp0,2 335,00 N/mm^2 EN ISO 6892-1 Metod B | 335 | min. 320 | 320 |  | Gövde ve Kapak Malzemesi _ Küresel Grafitli Dökme Demir | 1
Rp0,2 502,00 N/mm^2 EN ISO 6892-1 Metod B | 502 | min. 450 | 450 |  | Kilit Mekanizması | 1
Rp0,2 510,00 N/mm^2 EN ISO 6892-1 Metod B | 510 | min. 450 | 450 |  | Kilit Mekanizması | 1
Rp0,2 497,00 N/mm^2 EN ISO 6892-1 Metod B | 497 | min. 450 | 450 |  | Kilit Mekanizması | 1
Rp0,2 505,00 N/mm^2 EN ISO 6892-1 Metod B | 505 | min. 450 | 450 |  | Kilit Mekanizması | 1
Rp0,2 514,00 N/mm^2 EN ISO 6892-1 Metod B | 514 | min. 450 | 450 |  | Kilit Mekanizması | 1
(Rm) 519,00 N/mm^2 EN ISO 6892-1 Metod B | 519 | min. 500 | 500 |  | Gövde ve Kapak Malzemesi _ Küresel Grafitli Dökme Demir | 1
(Rm) 535,00 N/mm^2 EN ISO 6892-1 Metod B | 535 | min. 500 | 500 |  | Gövde ve Kapak Malzemesi _ Küresel Grafitli Dökme Demir | 1
(Rm) 523,00 N/mm^2 EN ISO 6892-1 Metod B | 523 | min. 500 | 500 |  | Gövde ve Kapak Malzemesi _ Küresel Grafitli Dökme Demir | 1
(Rm) 540,00 N/mm^2 EN ISO 6892-1 Metod B | 540 | min. 500 | 500 |  | Gövde ve Kapak Malzemesi _ Küresel Grafitli Dökme Demir | 1
(Rm) 531,00 N/mm^2 EN ISO 6892-1 Metod B | 531 | min. 500 | 500 |  | Gövde ve Kapak Malzemesi _ Küresel Grafitli Dökme Demir | 1
(Rm) 765,00 N/mm^2 EN ISO 6892-1 Metod B | 765 | min. 700 | 700 |  | Kilit Mekanizması | 1
(Rm) 759,00 N/mm^2 EN ISO 6892-1 Metod B | 759 | min. 700 | 700 |  | Kilit Mekanizması | 1
(Rm) 755,00 N/mm^2 EN ISO 6892-1 Metod B | 755 | min. 700 | 700 |  | Kilit Mekanizması | 1
(Rm) 760,00 N/mm^2 EN ISO 6892-1 Metod B | 760 | min. 700 | 700 |  | Kilit Mekanizması | 1
(Rm) 770,00 N/mm^2 EN ISO 6892-1 Metod B | 770 | min. 700 | 700 |  | Kilit Mekanizması | 1
A5 12,50 % EN ISO 6892-1 Metod B | 12.5 | min. 7 | 7 |  | Gövde ve Kapak Malzemesi _ Küresel Grafitli Dökme Demir | 1
A5 11,00 % EN ISO 6892-1 Metod B | 11 | min. 7 | 7 |  | Gövde ve Kapak Malzemesi _ Küresel Grafitli Dökme Demir | 1
A5 9,000 % EN ISO 6892-1 Metod B | 9 | min. 7 | 7 |  | Gövde ve Kapak Malzemesi _ Küresel Grafitli Dökme Demir | 1
A5 11,50 % EN ISO 6892-1 Metod B | 11.5 | min. 7 | 7 |  | Gövde ve Kapak Malzemesi _ Küresel Grafitli Dökme Demir | 1
A5 10,00 % EN ISO 6892-1 Metod B | 10 | min. 7 | 7 |  | Gövde ve Kapak Malzemesi _ Küresel Grafitli Dökme Demir | 1
A5 41,00 % EN ISO 6892-1 Metod B | 41 | 0,4 * d |  |  | Kilit Mekanizması
A5 38,50 % EN ISO 6892-1 Metod B | 38.5 | 0,4 * d |  |  | Kilit Mekanizması
A5 40,00 % EN ISO 6892-1 Metod B | 40 | 0,4 * d |  |  | Kilit Mekanizması
A5 41,00 % EN ISO 6892-1 Metod B | 41 | 0,4 * d |  |  | Kilit Mekanizması
A5 42,00 % EN ISO 6892-1 Metod B | 42 | 0,4 * d |  |  | Kilit Mekanizması
*Kopma Mukavemeti 12,00 N/mm^2 TS ISO 37 | 12 | min. 10 | 10 |  | EPDM Conta | TRUE
*Kopma Mukavemeti 11,00 N/mm^2 TS ISO 37 | 11 | min. 10 | 10 |  | EPDM Conta | 1
*Kopma Mukavemeti 14,00 N/mm^2 TS ISO 37 | 14 | min. 10 | 10 |  | EPDM Conta | 1
*Kopma Mukavemeti 13,00 N/mm^2 TS ISO 37 | 13 | min. 10 | 10 |  | EPDM Conta | 1
*Kopma Mukavemeti 15,00 N/mm^2 TS ISO 37 | 15 | min. 10 | 10 |  | EPDM Conta | 1
*Uzama 341,00 % TS ISO 37 | 341 | min. 350 | 350 |  | EPDM Conta | 0
*Uzama 338,00 % TS ISO 37 | 338 | min. 350 | 350 |  | EPDM Conta | 0
*Uzama 330,00 % TS ISO 37 | 330 | min. 350 | 350 |  | EPDM Conta | 0
*Uzama 334,00 % TS ISO 37 | 334 | min. 350 | 350 |  | EPDM Conta | 0
*Uzama 328,00 % TS ISO 37 | 328 | min. 350 | 350 |  | EPDM Conta | 0
Ti 0,014 % ASTM E1999 | 0.014 |  |  |  | Gövde Kapak Malzemesi
*Mg 0,043 % ASTM E1999 | 0.043 | 0,030 - 0,065 | 0.03 | 0.065 | Gövde Kapak Malzemesi | TRUE
C 3,643 % ASTM E1999 | 3.643 | 3,5 - 3,9 | 3.5 | 3.9 | Gövde Kapak Malzemesi | 1
Si 2,674 % ASTM E1999 | 2.674 | 2,0 - 3,0 | 2 | 3 | Gövde Kapak Malzemesi | 1
Mn 0,352 % ASTM E1999 | 0.352 | 0,15 - 0,9 | 0.15 | 0.9 | Gövde Kapak Malzemesi | 1
P 0,049 % ASTM E1999 | 0.049 | max. 0,1 |  | 0.1 | Gövde Kapak Malzemesi | 1
S 0,0072 % ASTM E1999 | 0.0072 | max. 0,03 |  | 0.03 | Gövde Kapak Malzemesi | 1
Cr 0,054 % ASTM E1999 | 0.054 |  |  |  | Gövde Kapak Malzemesi
Ni 0,025 % ASTM E1999 | 0.025 |  |  |  | Gövde Kapak Malzemesi
Cu 0,065 % ASTM E1999 | 0.065 |  |  |  | Gövde Kapak Malzemesi
V <0,0010 % ASTM E1999 | V <0,0010 % ASTM E1999 |  |  |  | Gövde Kapak Malzemesi
Ti 0,014 % ASTM E1999 | 0.014 |  |  |  | Gövde Kapak Malzemesi
*Mg 0,042 % ASTM E1999 | 0.042 | 0,030 - 0,065 | 0.03 | 0.065 | Gövde Kapak Malzemesi | TRUE
C 3,649 % ASTM E1999 | 3.649 | 3,5 - 3,9 | 3.5 | 3.9 | Gövde Kapak Malzemesi | 1
Si 2,650 % ASTM E1999 | 2.65 | 2,0 - 3,0 | 2 | 3 | Gövde Kapak Malzemesi | 1
Mn 0,346 % ASTM E1999 | 0.346 | 0,15 - 0,9 | 0.15 | 0.9 | Gövde Kapak Malzemesi | 1
P 0,049 % ASTM E1999 | 0.049 | max. 0,1 |  | 0.1 | Gövde Kapak Malzemesi | 1
S 0,0070 % ASTM E1999 | 0.007 | max. 0,03 |  | 0.03 | Gövde Kapak Malzemesi | 1
Cr 0,052 % ASTM E1999 | 0.052 |  |  |  | Gövde Kapak Malzemesi
Ni 0,025 % ASTM E1999 | 0.025 |  |  |  | Gövde Kapak Malzemesi
Cu 0,066 % ASTM E1999 | 0.066 |  |  |  | Gövde Kapak Malzemesi
V <0,0010 % ASTM E1999 | V <0,0010 % ASTM E1999 |  |  |  | Gövde Kapak Malzemesi
Ti 0,013 % ASTM E1999 | 0.013 |  |  |  | Gövde Kapak Malzemesi
*Mg 0,042 % ASTM E1999 | 0.042 | 0,030 - 0,065 | 0.03 | 0.065 | Gövde Kapak Malzemesi | TRUE
C 3,682 % ASTM E1999 | 3.682 | 3,5 - 3,9 | 3.5 | 3.9 | Gövde Kapak Malzemesi | 1
Si 2,613 % ASTM E1999 | 2.613 | 2,0 - 3,0 | 2 | 3 | Gövde Kapak Malzemesi | 1
Mn 0,343 % ASTM E1999 | 0.343 | 0,15 - 0,9 | 0.15 | 0.9 | Gövde Kapak Malzemesi | 1
P 0,046 % ASTM E1999 | 0.046 | max. 0,1 |  | 0.1 | Gövde Kapak Malzemesi | 1
S 0,0062 % ASTM E1999 | 0.0062 | max. 0,03 |  | 0.03 | Gövde Kapak Malzemesi | 1
Cr 0,051 % ASTM E1999 | 0.051 |  |  |  | Gövde Kapak Malzemesi
Ni 0,024 % ASTM E1999 | 0.024 |  |  |  | Gövde Kapak Malzemesi
Cu 0,062 % ASTM E1999 | 0.062 |  |  |  | Gövde Kapak Malzemesi
V <0,0010 % ASTM E1999 | V <0,0010 % ASTM E1999 |  |  |  | Gövde Kapak Malzemesi
Ti 0,012 % ASTM E1999 | 0.012 |  |  |  | Gövde Kapak Malzemesi
*Mg 0,040 % ASTM E1999 | 0.04 | 0,030 - 0,065 | 0.03 | 0.065 | Gövde Kapak Malzemesi | TRUE
C 3,668 % ASTM E1999 | 3.668 | 3,5 - 3,9 | 3.5 | 3.9 | Gövde Kapak Malzemesi | 1
Si 2,618 % ASTM E1999 | 2.618 | 2,0 - 3,0 | 2 | 3 | Gövde Kapak Malzemesi | 1
Mn 0,344 % ASTM E1999 | 0.344 | 0,15 - 0,9 | 0.15 | 0.9 | Gövde Kapak Malzemesi | 1
P 0,043 % ASTM E1999 | 0.043 | max. 0,1 |  | 0.1 | Gövde Kapak Malzemesi | 1
S 0,0062 % ASTM E1999 | 0.0062 | max. 0,03 |  | 0.03 | Gövde Kapak Malzemesi | 1
Cr 0,051 % ASTM E1999 | 0.051 |  |  |  | Gövde Kapak Malzemesi
Ni 0,024 % ASTM E1999 | 0.024 |  |  |  | Gövde Kapak Malzemesi
Cu 0,059 % ASTM E1999 | 0.059 |  |  |  | Gövde Kapak Malzemesi
V <0,0010 % ASTM E1999 | V <0,0010 % ASTM E1999 |  |  |  | Gövde Kapak Malzemesi
Ti 0,011 % ASTM E1999 | 0.011 |  |  |  | Gövde Kapak Malzemesi
*Mg 0,041 % ASTM E1999 | 0.041 | 0,030 - 0,065 | 0.03 | 0.065 | Gövde Kapak Malzemesi | TRUE
C 3,688 % ASTM E1999 | 3.688 | 3,5 - 3,9 | 3.5 | 3.9 | Gövde Kapak Malzemesi | 1
Si 2,636 % ASTM E1999 | 2.636 | 2,0 - 3,0 | 2 | 3 | Gövde Kapak Malzemesi | 1
Mn 0,347 % ASTM E1999 | 0.347 | 0,15 - 0,9 | 0.15 | 0.9 | Gövde Kapak Malzemesi | 1
P 0,042 % ASTM E1999 | 0.042 | max. 0,1 |  | 0.1 | Gövde Kapak Malzemesi | 1
S 0,0065 % ASTM E1999 | 0.0065 | max. 0,03 |  | 0.03 | Gövde Kapak Malzemesi | 1
Cr 0,051 % ASTM E1999 | 0.051 |  |  |  | Gövde Kapak Malzemesi
Ni 0,023 % ASTM E1999 | 0.023 |  |  |  | Gövde Kapak Malzemesi
Cu 0,061 % ASTM E1999 | 0.061 |  |  |  | Gövde Kapak Malzemesi
V <0,0010 % ASTM E1999 | V <0,0010 % ASTM E1999 |  |  |  | Gövde Kapak Malzemesi
C 0,035 % ASTM E1086 | 0.035 | max. 0,1 |  | 0.1 | Kilit Mekanizması Numune | TRUE
Si 0,383 % ASTM E1086 | 0.383 | max. 1 |  | 1 | Kilit Mekanizması Numune | 1
Mn 1,645 % ASTM E1086 | 1.645 | max. 2 |  | 2 | Kilit Mekanizması Numune | 1
P 0,037 % ASTM E1086 | 0.037 | max. 0,05 |  | 0.05 | Kilit Mekanizması Numune | 1
S 0,024 % ASTM E1086 | 0.024 | max. 0,03 |  | 0.03 | Kilit Mekanizması Numune | 1
Cr 18,49 % ASTM E1086 | 18.49 | 15 - 20 | 15 | 20 | Kilit Mekanizması Numune | 1
Ni 8,256 % ASTM E1086 | 8.256 | 8 - 19 | 8 | 19 | Kilit Mekanizması Numune | 1
Mo 0,246 % ASTM E1086 | 0.246 |  |  |  | Kilit Mekanizması Numune
Cu 0,397 % ASTM E1086 | 0.397 | max. 4 |  | 4 | Kilit Mekanizması Numune | TRUE
Fe+Diğer Kalan % ASTM E1086 | Fe+Diğer Kalan % ASTM E1086 |  |  |  | Kilit Mekanizması Numune
C 0,035 % ASTM E1086 | 0.035 | max. 0,1 |  | 0.1 | Kilit Mekanizması Numune | 1
Si 0,381 % ASTM E1086 | 0.381 | max. 1 |  | 1 | Kilit Mekanizması Numune | 1
Mn 1,649 % ASTM E1086 | 1.649 | max. 2 |  | 2 | Kilit Mekanizması Numune | 1
P 0,038 % ASTM E1086 | 0.038 | max. 0,05 |  | 0.05 | Kilit Mekanizması Numune | 1
S 0,024 % ASTM E1086 | 0.024 | max. 0,03 |  | 0.03 | Kilit Mekanizması Numune | 1
Cr 18,53 % ASTM E1086 | 18.53 | 15 - 20 | 15 | 20 | Kilit Mekanizması Numune | 1
Ni 8,241 % ASTM E1086 | 8.241 | 8 - 19 | 8 | 19 | Kilit Mekanizması Numune | 1
Mo 0,246 % ASTM E1086 | 0.246 |  |  |  | Kilit Mekanizması Numune
Cu 0,396 % ASTM E1086 | 0.396 | max. 4 |  | 4 | Kilit Mekanizması Numune | TRUE
Fe+Diğer Kalan % ASTM E1086 | Fe+Diğer Kalan % ASTM E1086 |  |  |  | Kilit Mekanizması Numune
C 0,035 % ASTM E1086 | 0.035 | max. 0,1 |  | 0.1 | Kilit Mekanizması Numune | 1
Si 0,378 % ASTM E1086 | 0.378 | max. 1 |  | 1 | Kilit Mekanizması Numune | 1
Mn 1,667 % ASTM E1086 | 1.667 | max. 2 |  | 2 | Kilit Mekanizması Numune | 1
P 0,034 % ASTM E1086 | 0.034 | max. 0,05 |  | 0.05 | Kilit Mekanizması Numune | 1
S 0,022 % ASTM E1086 | 0.022 | max. 0,03 |  | 0.03 | Kilit Mekanizması Numune | 1
Cr 18,66 % ASTM E1086 | 18.66 | 15 - 20 | 15 | 20 | Kilit Mekanizması Numune | 1
Ni 8,158 % ASTM E1086 | 8.158 | 8 - 19 | 8 | 19 | Kilit Mekanizması Numune | 1
Mo 0,244 % ASTM E1086 | 0.244 |  |  |  | Kilit Mekanizması Numune
Cu 0,399 % ASTM E1086 | 0.399 | max. 4 |  | 4 | Kilit Mekanizması Numune | TRUE
Fe+Diğer Kalan % ASTM E1086 | Fe+Diğer Kalan % ASTM E1086 |  |  |  | Kilit Mekanizması Numune
C 0,035 % ASTM E1086 | 0.035 | max. 0,1 |  | 0.1 | Kilit Mekanizması Numune | 1
Si 0,384 % ASTM E1086 | 0.384 | max. 1 |  | 1 | Kilit Mekanizması Numune | 1
Mn 1,682 % ASTM E1086 | 1.682 | max. 2 |  | 2 | Kilit Mekanizması Numune | 1
P 0,035 % ASTM E1086 | 0.035 | max. 0,05 |  | 0.05 | Kilit Mekanizması Numune | 1
S 0,021 % ASTM E1086 | 0.021 | max. 0,03 |  | 0.03 | Kilit Mekanizması Numune | 1
Cr 18,72 % ASTM E1086 | 18.72 | 15 - 20 | 15 | 20 | Kilit Mekanizması Numune | 1
Ni 8,181 % ASTM E1086 | 8.181 | 8 - 19 | 8 | 19 | Kilit Mekanizması Numune | 1
Mo 0,245 % ASTM E1086 | 0.245 |  |  |  | Kilit Mekanizması Numune
Cu 0,402 % ASTM E1086 | 0.402 | max. 4 |  | 4 | Kilit Mekanizması Numune | TRUE
Fe+Diğer Kalan % ASTM E1086 | Fe+Diğer Kalan % ASTM E1086 |  |  |  | Kilit Mekanizması Numune
C 0,028 % ASTM E1086 | 0.028 | max. 0,1 |  | 0.1 | Kilit Mekanizması Numune | 1
Si 0,386 % ASTM E1086 | 0.386 | max. 1 |  | 1 | Kilit Mekanizması Numune | 1
Mn 1,735 % ASTM E1086 | 1.735 | max. 2 |  | 2 | Kilit Mekanizması Numune | 1
P 0,032 % ASTM E1086 | 0.032 | max. 0,05 |  | 0.05 | Kilit Mekanizması Numune | 1
S 0,018 % ASTM E1086 | 0.018 | max. 0,03 |  | 0.03 | Kilit Mekanizması Numune | 1
Cr 18,43 % ASTM E1086 | 18.43 | 15 - 20 | 15 | 20 | Kilit Mekanizması Numune | 1
Ni 8,254 % ASTM E1086 | 8.254 | 8 - 19 | 8 | 19 | Kilit Mekanizması Numune | 1
Mo 0,247 % ASTM E1086 | 0.247 |  |  |  | Kilit Mekanizması Numune
Cu 0,418 % ASTM E1086 | 0.418 | max. 4 |  | 4 | Kilit Mekanizması Numune | TRUE
Fe+Diğer Kalan % ASTM E1086 | Fe+Diğer Kalan % ASTM E1086 |  |  |  | Kilit Mekanizması Numune
C 0,029 % ASTM E1086 | 0.029 | max. 0,1 |  | 0.1 | Kilit Mekanizması Numune | 1
Si 0,390 % ASTM E1086 | 0.39 | max. 1 |  | 1 | Kilit Mekanizması Numune | 1
Mn 1,725 % ASTM E1086 | 1.725 | max. 2 |  | 2 | Kilit Mekanizması Numune | 1
P 0,035 % ASTM E1086 | 0.035 | max. 0,05 |  | 0.05 | Kilit Mekanizması Numune | 1
S 0,019 % ASTM E1086 | 0.019 | max. 0,03 |  | 0.03 | Kilit Mekanizması Numune | 1
Cr 18,52 % ASTM E1086 | 18.52 | 15 - 20 | 15 | 20 | Kilit Mekanizması Numune | 1
Ni 8,278 % ASTM E1086 | 8.278 | 8 - 19 | 8 | 19 | Kilit Mekanizması Numune | 1
Mo 0,250 % ASTM E1086 | 0.25 |  |  |  | Kilit Mekanizması Numune
Cu 0,418 % ASTM E1086 | 0.418 | max. 4 |  | 4 | Kilit Mekanizması Numune | TRUE
Fe+Diğer Kalan % ASTM E1086 | Fe+Diğer Kalan % ASTM E1086 |  |  |  | Kilit Mekanizması Numune
C 0,028 % ASTM E1086 | 0.028 | max. 0,1 |  | 0.1 | Kilit Mekanizması Numune | 1
Si 0,389 % ASTM E1086 | 0.389 | max. 1 |  | 1 | Kilit Mekanizması Numune | 1
Mn 1,740 % ASTM E1086 | 1.74 | max. 2 |  | 2 | Kilit Mekanizması Numune | 1
P 0,033 % ASTM E1086 | 0.033 | max. 0,05 |  | 0.05 | Kilit Mekanizması Numune | 1
S 0,017 % ASTM E1086 | 0.017 | max. 0,03 |  | 0.03 | Kilit Mekanizması Numune | 1
Cr 18,47 % ASTM E1086 | 18.47 | 15 - 20 | 15 | 20 | Kilit Mekanizması Numune | 1
Ni 8,167 % ASTM E1086 | 8.167 | 8 - 19 | 8 | 19 | Kilit Mekanizması Numune | 1
Mo 0,249 % ASTM E1086 | 0.249 |  |  |  | Kilit Mekanizması Numune
Cu 0,419 % ASTM E1086 | 0.419 | max. 4 |  | 4 | Kilit Mekanizması Numune | TRUE
Fe+Diğer Kalan % ASTM E1086 | Fe+Diğer Kalan % ASTM E1086 |  |  |  | Kilit Mekanizması Numune
C 0,028 % ASTM E1086 | 0.028 | max. 0,1 |  | 0.1 | Kilit Mekanizması Numune | 1
Si 0,383 % ASTM E1086 | 0.383 | max. 1 |  | 1 | Kilit Mekanizması Numune | 1
Mn 1,770 % ASTM E1086 | 1.77 | max. 2 |  | 2 | Kilit Mekanizması Numune | 1
P 0,031 % ASTM E1086 | 0.031 | max. 0,05 |  | 0.05 | Kilit Mekanizması Numune | 1
S 0,017 % ASTM E1086 | 0.017 | max. 0,03 |  | 0.03 | Kilit Mekanizması Numune | 1
Cr 18,34 % ASTM E1086 | 18.34 | 15 - 20 | 15 | 20 | Kilit Mekanizması Numune | 1
Ni 8,246 % ASTM E1086 | 8.246 | 8 - 19 | 8 | 19 | Kilit Mekanizması Numune | 1
Mo 0,247 % ASTM E1086 | 0.247 |  |  |  | Kilit Mekanizması Numune
Cu 0,423 % ASTM E1086 | 0.423 | max. 4 |  | 4 | Kilit Mekanizması Numune | TRUE
Fe+Diğer Kalan % ASTM E1086 | Fe+Diğer Kalan % ASTM E1086 |  |  |  | Kilit Mekanizması Numune
C 0,028 % ASTM E1086 | 0.028 | max. 0,1 |  | 0.1 | Kilit Mekanizması Numune | 1
Si 0,385 % ASTM E1086 | 0.385 | max. 1 |  | 1 | Kilit Mekanizması Numune | 1
Mn 1,783 % ASTM E1086 | 1.783 | max. 2 |  | 2 | Kilit Mekanizması Numune | 1
P 0,029 % ASTM E1086 | 0.029 | max. 0,05 |  | 0.05 | Kilit Mekanizması Numune | 1
S 0,016 % ASTM E1086 | 0.016 | max. 0,03 |  | 0.03 | Kilit Mekanizması Numune | 1
Cr 18,33 % ASTM E1086 | 18.33 | 15 - 20 | 15 | 20 | Kilit Mekanizması Numune | 1
Ni 8,215 % ASTM E1086 | 8.215 | 8 - 19 | 8 | 19 | Kilit Mekanizması Numune | 1
Mo 0,248 % ASTM E1086 | 0.248 |  |  |  | Kilit Mekanizması Numune
Cu 0,425 % ASTM E1086 | 0.425 | max. 4 |  | 4 | Kilit Mekanizması Numune | TRUE
Fe+Diğer Kalan % ASTM E1086 | Fe+Diğer Kalan % ASTM E1086 |  |  |  | Kilit Mekanizması Numune
C 0,028 % ASTM E1086 | 0.028 | max. 0,1 |  | 0.1 | Kilit Mekanizması Numune | 1
Si 0,393 % ASTM E1086 | 0.393 | max. 1 |  | 1 | Kilit Mekanizması Numune | 1
Mn 1,736 % ASTM E1086 | 1.736 | max. 2 |  | 2 | Kilit Mekanizması Numune | 1
P 0,035 % ASTM E1086 | 0.035 | max. 0,05 |  | 0.05 | Kilit Mekanizması Numune | 1
S 0,018 % ASTM E1086 | 0.018 | max. 0,03 |  | 0.03 | Kilit Mekanizması Numune | 1
Cr 18,28 % ASTM E1086 | 18.28 | 15 - 20 | 15 | 20 | Kilit Mekanizması Numune | 1
Ni 8,156 % ASTM E1086 | 8.156 | 8 - 19 | 8 | 19 | Kilit Mekanizması Numune | 1
Mo 0,249 % ASTM E1086 | 0.249 |  |  |  | Kilit Mekanizması Numune
Cu 0,420 % ASTM E1086 | 0.42 | max. 4 |  | 4 | Kilit Mekanizması Numune | TRUE
Fe+Diğer Kalan % ASTM E1086 | Fe+Diğer Kalan % ASTM E1086 |  |  |  | Kilit Mekanizması Numune
C 0,029 % ASTM E1086 | 0.029 | max. 0,1 |  | 0.1 | Kilit Mekanizması Numune | 1
Si 0,395 % ASTM E1086 | 0.395 | max. 1 |  | 1 | Kilit Mekanizması Numune | 1
Mn 1,736 % ASTM E1086 | 1.736 | max. 2 |  | 2 | Kilit Mekanizması Numune | 1
P 0,034 % ASTM E1086 | 0.034 | max. 0,05 |  | 0.05 | Kilit Mekanizması Numune | 1
S 0,019 % ASTM E1086 | 0.019 | max. 0,03 |  | 0.03 | Kilit Mekanizması Numune | 1
Cr 18,43 % ASTM E1086 | 18.43 | 15 - 20 | 15 | 20 | Kilit Mekanizması Numune | 1
Ni 8,276 % ASTM E1086 | 8.276 | 8 - 19 | 8 | 19 | Kilit Mekanizması Numune | 1
Mo 0,246 % ASTM E1086 | 0.246 |  |  |  | Kilit Mekanizması Numune
Cu 0,420 % ASTM E1086 | 0.42 | max. 4 |  | 4 | Kilit Mekanizması Numune | TRUE
Fe+Diğer Kalan % ASTM E1086 | Fe+Diğer Kalan % ASTM E1086 |  |  |  | Kilit Mekanizması Numune
C 0,029 % ASTM E1086 | 0.029 | max. 0,1 |  | 0.1 | Kilit Mekanizması Numune | 1
Si 0,401 % ASTM E1086 | 0.401 | max. 1 |  | 1 | Kilit Mekanizması Numune | 1
Mn 1,740 % ASTM E1086 | 1.74 | max. 2 |  | 2 | Kilit Mekanizması Numune | 1
P 0,032 % ASTM E1086 | 0.032 | max. 0,05 |  | 0.05 | Kilit Mekanizması Numune | 1
S 0,018 % ASTM E1086 | 0.018 | max. 0,03 |  | 0.03 | Kilit Mekanizması Numune | 1
Cr 18,36 % ASTM E1086 | 18.36 | 15 - 20 | 15 | 20 | Kilit Mekanizması Numune | 1
Ni 8,212 % ASTM E1086 | 8.212 | 8 - 19 | 8 | 19 | Kilit Mekanizması Numune | 1
Mo 0,243 % ASTM E1086 | 0.243 |  |  |  | Kilit Mekanizması Numune
Cu 0,422 % ASTM E1086 | 0.422 | max. 4 |  | 4 | Kilit Mekanizması Numune | TRUE
Fe+Diğer Kalan % ASTM E1086 | Fe+Diğer Kalan % ASTM E1086 |  |  |  | Kilit Mekanizması Numune
C 0,029 % ASTM E1086 | 0.029 | max. 0,1 |  | 0.1 | Kilit Mekanizması Numune | 1
Si 0,397 % ASTM E1086 | 0.397 | max. 1 |  | 1 | Kilit Mekanizması Numune | 1
Mn 1,754 % ASTM E1086 | 1.754 | max. 2 |  | 2 | Kilit Mekanizması Numune | 1
P 0,034 % ASTM E1086 | 0.034 | max. 0,05 |  | 0.05 | Kilit Mekanizması Numune | 1
S 0,018 % ASTM E1086 | 0.018 | max. 0,03 |  | 0.03 | Kilit Mekanizması Numune | 1
Cr 18,44 % ASTM E1086 | 18.44 | 15 - 20 | 15 | 20 | Kilit Mekanizması Numune | 1
Ni 8,178 % ASTM E1086 | 8.178 | 8 - 19 | 8 | 19 | Kilit Mekanizması Numune | 1
Mo 0,246 % ASTM E1086 | 0.246 |  |  |  | Kilit Mekanizması Numune
Cu 0,422 % ASTM E1086 | 0.422 | max. 4 |  | 4 | Kilit Mekanizması Numune | TRUE
Fe+Diğer Kalan % ASTM E1086 | Fe+Diğer Kalan % ASTM E1086 |  |  |  | Kilit Mekanizması Numune
*Shore A 1,Ölçüm 66,00 Shore A TS ISO 48-2 | 66 | 65 - 70 | 65 | 70 | EPDM Conta | 1
*Shore A 2,Ölçüm 67,00 Shore A TS ISO 48-2 | 67 | 65 - 70 | 65 | 70 | EPDM Conta | 1
*Shore A 3,Ölçüm 68,00 Shore A TS ISO 48-2 | 68 | 65 - 70 | 65 | 70 | EPDM Conta | 1
*Shore A 1,Ölçüm 68,00 Shore A TS ISO 48-2 | 68 | 65 - 70 | 65 | 70 | EPDM Conta | 1
*Shore A 2,Ölçüm 68,00 Shore A TS ISO 48-2 | 68 | 65 - 70 | 65 | 70 | EPDM Conta | 1
*Shore A 3,Ölçüm 66,00 Shore A TS ISO 48-2 | 66 | 65 - 70 | 65 | 70 | EPDM Conta | 1
*Shore A 1,Ölçüm 69,00 Shore A TS ISO 48-2 | 69 | 65 - 70 | 65 | 70 | EPDM Conta | 1
*Shore A 2,Ölçüm 70,00 Shore A TS ISO 48-2 | 70 | 65 - 70 | 65 | 70 | EPDM Conta | 1
*Shore A 3,Ölçüm 67,00 Shore A TS ISO 48-2 | 67 | 65 - 70 | 65 | 70 | EPDM Conta | 1
*Shore A 1,Ölçüm 69,00 Shore A TS ISO 48-2 | 69 | 65 - 70 | 65 | 70 | EPDM Conta | 1
*Shore A 2,Ölçüm 68,00 Shore A TS ISO 48-2 | 68 | 65 - 70 | 65 | 70 | EPDM Conta | 1
*Shore A 3,Ölçüm 67,00 Shore A TS ISO 48-2 | 67 | 65 - 70 | 65 | 70 | EPDM Conta | 1
*Shore A 1,Ölçüm 67,00 Shore A TS ISO 48-2 | 67 | 65 - 70 | 65 | 70 | EPDM Conta | 1
*Shore A 2,Ölçüm 67,00 Shore A TS ISO 48-2 | 67 | 65 - 70 | 65 | 70 | EPDM Conta | 1
*Shore A 3,Ölçüm 68,00 Shore A TS ISO 48-2 | 68 | 65 - 70 | 65 | 70 | EPDM Conta | 1
Note on B1: Ara: (.+)(\s\d+,\d+\s)(.+) Değiştir: $2
Note on C117: mhgorentas: Cr 17'nin altındaysa, Ni min. 12 omalı

## Sayfa2
SONUÇLAR
190
194.2
192.7
191.3
191.5
192.1
193.4
193.2
193.8
194.5
195.1
194.4
192.6
192.8
191.9
341
347
339
351
335
502
Rp0,2 510,00 N/mm^2 EN ISO 6892-1 Metod B
Rp0,2 497,00 N/mm^2 EN ISO 6892-1 Metod B
Rp0,2 505,00 N/mm^2 EN ISO 6892-1 Metod B
Rp0,2 514,00 N/mm^2 EN ISO 6892-1 Metod B
(Rm) 519,00 N/mm^2 EN ISO 6892-1 Metod B
(Rm) 535,00 N/mm^2 EN ISO 6892-1 Metod B
(Rm) 523,00 N/mm^2 EN ISO 6892-1 Metod B
(Rm) 540,00 N/mm^2 EN ISO 6892-1 Metod B
(Rm) 531,00 N/mm^2 EN ISO 6892-1 Metod B
(Rm) 765,00 N/mm^2 EN ISO 6892-1 Metod B
(Rm) 759,00 N/mm^2 EN ISO 6892-1 Metod B
(Rm) 755,00 N/mm^2 EN ISO 6892-1 Metod B
(Rm) 760,00 N/mm^2 EN ISO 6892-1 Metod B
(Rm) 770,00 N/mm^2 EN ISO 6892-1 Metod B
A5 12,50 % EN ISO 6892-1 Metod B
A5 11,00 % EN ISO 6892-1 Metod B
A5 9,000 % EN ISO 6892-1 Metod B
A5 11,50 % EN ISO 6892-1 Metod B
A5 10,00 % EN ISO 6892-1 Metod B
A5 41,00 % EN ISO 6892-1 Metod B
A5 38,50 % EN ISO 6892-1 Metod B
A5 40,00 % EN ISO 6892-1 Metod B
A5 41,00 % EN ISO 6892-1 Metod B
A5 42,00 % EN ISO 6892-1 Metod B
*Kopma Mukavemeti 12,00 N/mm^2 TS ISO 37
*Kopma Mukavemeti 11,00 N/mm^2 TS ISO 37
*Kopma Mukavemeti 14,00 N/mm^2 TS ISO 37
*Kopma Mukavemeti 13,00 N/mm^2 TS ISO 37
*Kopma Mukavemeti 15,00 N/mm^2 TS ISO 37
*Uzama 341,00 % TS ISO 37
*Uzama 338,00 % TS ISO 37
*Uzama 330,00 % TS ISO 37
*Uzama 334,00 % TS ISO 37
*Uzama 328,00 % TS ISO 37
Ti 0,014 % ASTM E1999
*Mg 0,043 % ASTM E1999
C 3,643 % ASTM E1999
Si 2,674 % ASTM E1999
Mn 0,352 % ASTM E1999
P 0,049 % ASTM E1999
S 0,0072 % ASTM E1999
Cr 0,054 % ASTM E1999
Ni 0,025 % ASTM E1999
Cu 0,065 % ASTM E1999
V <0,0010 % ASTM E1999
Ti 0,014 % ASTM E1999
*Mg 0,042 % ASTM E1999
C 3,649 % ASTM E1999
Si 2,650 % ASTM E1999
Mn 0,346 % ASTM E1999
P 0,049 % ASTM E1999
S 0,0070 % ASTM E1999
Cr 0,052 % ASTM E1999
Ni 0,025 % ASTM E1999
Cu 0,066 % ASTM E1999
V <0,0010 % ASTM E1999
Ti 0,013 % ASTM E1999
*Mg 0,042 % ASTM E1999
C 3,682 % ASTM E1999
Si 2,613 % ASTM E1999
Mn 0,343 % ASTM E1999
P 0,046 % ASTM E1999
S 0,0062 % ASTM E1999
Cr 0,051 % ASTM E1999
Ni 0,024 % ASTM E1999
Cu 0,062 % ASTM E1999
V <0,0010 % ASTM E1999
Ti 0,012 % ASTM E1999
*Mg 0,040 % ASTM E1999
C 3,668 % ASTM E1999
Si 2,618 % ASTM E1999
Mn 0,344 % ASTM E1999
P 0,043 % ASTM E1999
S 0,0062 % ASTM E1999
Cr 0,051 % ASTM E1999
Ni 0,024 % ASTM E1999
Cu 0,059 % ASTM E1999
V <0,0010 % ASTM E1999
Ti 0,011 % ASTM E1999
*Mg 0,041 % ASTM E1999
C 3,688 % ASTM E1999
Si 2,636 % ASTM E1999
Mn 0,347 % ASTM E1999
P 0,042 % ASTM E1999
S 0,0065 % ASTM E1999
Cr 0,051 % ASTM E1999
Ni 0,023 % ASTM E1999
Cu 0,061 % ASTM E1999
V <0,0010 % ASTM E1999
C 0,035 % ASTM E1086
Si 0,383 % ASTM E1086
Mn 1,645 % ASTM E1086
P 0,037 % ASTM E1086
S 0,024 % ASTM E1086
Cr 18,49 % ASTM E1086
Ni 8,256 % ASTM E1086
Mo 0,246 % ASTM E1086
Cu 0,397 % ASTM E1086
Fe+Diğer Kalan % ASTM E1086
C 0,035 % ASTM E1086
Si 0,381 % ASTM E1086
Mn 1,649 % ASTM E1086
P 0,038 % ASTM E1086
S 0,024 % ASTM E1086
Cr 18,53 % ASTM E1086
Ni 8,241 % ASTM E1086
Mo 0,246 % ASTM E1086
Cu 0,396 % ASTM E1086
Fe+Diğer Kalan % ASTM E1086
C 0,035 % ASTM E1086
Si 0,378 % ASTM E1086
Mn 1,667 % ASTM E1086
P 0,034 % ASTM E1086
S 0,022 % ASTM E1086
Cr 18,66 % ASTM E1086
Ni 8,158 % ASTM E1086
Mo 0,244 % ASTM E1086
Cu 0,399 % ASTM E1086
Fe+Diğer Kalan % ASTM E1086
C 0,035 % ASTM E1086
Si 0,384 % ASTM E1086
Mn 1,682 % ASTM E1086
P 0,035 % ASTM E1086
S 0,021 % ASTM E1086
Cr 18,72 % ASTM E1086
Ni 8,181 % ASTM E1086
Mo 0,245 % ASTM E1086
Cu 0,402 % ASTM E1086
Fe+Diğer Kalan % ASTM E1086
C 0,028 % ASTM E1086
Si 0,386 % ASTM E1086
Mn 1,735 % ASTM E1086
P 0,032 % ASTM E1086
S 0,018 % ASTM E1086
Cr 18,43 % ASTM E1086
Ni 8,254 % ASTM E1086
Mo 0,247 % ASTM E1086
Cu 0,418 % ASTM E1086
Fe+Diğer Kalan % ASTM E1086
C 0,029 % ASTM E1086
Si 0,390 % ASTM E1086
Mn 1,725 % ASTM E1086
P 0,035 % ASTM E1086
S 0,019 % ASTM E1086
Cr 18,52 % ASTM E1086
Ni 8,278 % ASTM E1086
Mo 0,250 % ASTM E1086
Cu 0,418 % ASTM E1086
Fe+Diğer Kalan % ASTM E1086
C 0,028 % ASTM E1086
Si 0,389 % ASTM E1086
Mn 1,740 % ASTM E1086
P 0,033 % ASTM E1086
S 0,017 % ASTM E1086
Cr 18,47 % ASTM E1086
Ni 8,167 % ASTM E1086
Mo 0,249 % ASTM E1086
Cu 0,419 % ASTM E1086
Fe+Diğer Kalan % ASTM E1086
C 0,028 % ASTM E1086
Si 0,383 % ASTM E1086
Mn 1,770 % ASTM E1086
P 0,031 % ASTM E1086
S 0,017 % ASTM E1086
Cr 18,34 % ASTM E1086
Ni 8,246 % ASTM E1086
Mo 0,247 % ASTM E1086
Cu 0,423 % ASTM E1086
Fe+Diğer Kalan % ASTM E1086
C 0,028 % ASTM E1086
Si 0,385 % ASTM E1086
Mn 1,783 % ASTM E1086
P 0,029 % ASTM E1086
S 0,016 % ASTM E1086
Cr 18,33 % ASTM E1086
Ni 8,215 % ASTM E1086
Mo 0,248 % ASTM E1086
Cu 0,425 % ASTM E1086
Fe+Diğer Kalan % ASTM E1086
C 0,028 % ASTM E1086
Si 0,393 % ASTM E1086
Mn 1,736 % ASTM E1086
P 0,035 % ASTM E1086
S 0,018 % ASTM E1086
Cr 18,28 % ASTM E1086
Ni 8,156 % ASTM E1086
Mo 0,249 % ASTM E1086
Cu 0,420 % ASTM E1086
Fe+Diğer Kalan % ASTM E1086
C 0,029 % ASTM E1086
Si 0,395 % ASTM E1086
Mn 1,736 % ASTM E1086
P 0,034 % ASTM E1086
S 0,019 % ASTM E1086
Cr 18,43 % ASTM E1086
Ni 8,276 % ASTM E1086
Mo 0,246 % ASTM E1086
Cu 0,420 % ASTM E1086
Fe+Diğer Kalan % ASTM E1086
C 0,029 % ASTM E1086
Si 0,401 % ASTM E1086
Mn 1,740 % ASTM E1086
P 0,032 % ASTM E1086
S 0,018 % ASTM E1086
Cr 18,36 % ASTM E1086
Ni 8,212 % ASTM E1086
Mo 0,243 % ASTM E1086
Cu 0,422 % ASTM E1086
Fe+Diğer Kalan % ASTM E1086
C 0,029 % ASTM E1086
Si 0,397 % ASTM E1086
Mn 1,754 % ASTM E1086
P 0,034 % ASTM E1086
S 0,018 % ASTM E1086
Cr 18,44 % ASTM E1086
Ni 8,178 % ASTM E1086
Mo 0,246 % ASTM E1086
Cu 0,422 % ASTM E1086
Fe+Diğer Kalan % ASTM E1086
*Shore A 1,Ölçüm 66,00 Shore A TS ISO 48-2
*Shore A 2,Ölçüm 67,00 Shore A TS ISO 48-2
*Shore A 3,Ölçüm 68,00 Shore A TS ISO 48-2
*Shore A 1,Ölçüm 68,00 Shore A TS ISO 48-2
*Shore A 2,Ölçüm 68,00 Shore A TS ISO 48-2
*Shore A 3,Ölçüm 66,00 Shore A TS ISO 48-2
*Shore A 1,Ölçüm 69,00 Shore A TS ISO 48-2
*Shore A 2,Ölçüm 70,00 Shore A TS ISO 48-2
*Shore A 3,Ölçüm 67,00 Shore A TS ISO 48-2
*Shore A 1,Ölçüm 69,00 Shore A TS ISO 48-2
*Shore A 2,Ölçüm 68,00 Shore A TS ISO 48-2
*Shore A 3,Ölçüm 67,00 Shore A TS ISO 48-2
*Shore A 1,Ölçüm 67,00 Shore A TS ISO 48-2
*Shore A 2,Ölçüm 67,00 Shore A TS ISO 48-2
*Shore A 3,Ölçüm 68,00 Shore A TS ISO 48-2